## Sheet1
检验规范 | [11 empty] | 重要度 区分 | □ 安全部件 £ 重要部件 ■ 一般部件
项目 |  | DS122 |  | 产品名称 |  | 吹脚风门板海绵1 | 产品型号 |  |  | DS122 11615 |  | 产品编号 |  |  |  | 文本 | A/0
分 级 | 序 号 |  | 检验项目 |  | 检验标准 |  |  | 特殊特性分类 | 检验工具 | 检验容量 |  | 检验频率 | 控制方法 | 反应计划
进料检验 | 1 |  | 外箱 |  | 1.包装箱外观良好，无破损、变形，外包装标识产品信息、箱内实物标签信息与报检单一致； |  |  |  | 目测 | 3件 |  | 每批 | 进料检验记录单 | 隔离/报告
| 2 |  | 标签与外观 |  | 1.产品表面清洁，周边剪切平整 2.不允许有褶皱，破损，油污 3.离型纸易剥离 |  |  |  | 目视 | 3件 |  | 每批 | 进料检验记录单 | 隔离/报告
| 3 |  | 尺寸/重量 单位：mm |  | 1. 137±0.5 |  |  |  | 卡尺 | 3件 |  | 每批 | 进料检验记录单 | 隔离/报告
[5 empty] | 2. 17.1±0.2 |  |  |  | 卡尺 | 3件 |  | 每批
[5 empty] | 3. 7.1±0.2 |  |  |  | 卡尺 | 3件 |  | 每批
[5 empty] | 4. 10±0.2 |  |  |  | 卡尺 | 3件 |  | 每批
[5 empty] | 5. 19.6±0.2 |  |  |  | 卡尺 | 3件 |  | 每批
[5 empty] | 6. 9.6±0.2 |  |  |  | 卡尺 | 3件 |  | 每批
[5 empty] | 7. 5±0.1 |  |  |  | 卡尺 | 3件 |  | 每批
| 4 |  | 材料 |  | 材料为PU(黑色)，材料密度30±2kg/m3 |  |  |  | 核对供方材质报告 | 1次 |  | 每季度 | 供方材质报告
[5 empty] | 不干胶采用综研的产品（A-500） |  |  |  | 核对供方材质报告 | 1次
| 5 |  | 性能 |  | 初粘性:室温下≥20#钢球，180° 剥离强度 (N/25mm)≥10,500gX8h位移量≤6mm; |  |  |  | 核对供方年度型式报告 | 1次 |  | 每年 | 供方年度型式报告
[5 empty] | 拉伸强度≥130Pa，断裂伸长率≥120%; |  |  |  | 核对供方年度型式报告 | 1次
[5 empty] | 耐温性能:-40℃-105℃，外观无变化 |  |  |  | 核对供方年度型式报告 | 1次
[5 empty] | 阻燃性满足GB 8410 |  |  |  | 核对供方年度型式报告 | 1次
马鞍山仪达空调有限公司
1 | [10 empty] | 编制 |  | 审核 | 校对 | 批准
| 2023-01-30 |  |  | 编制检规 |  |  | 姜孝龙
序号 | 更改日期 |  |  | 更 改 理 由 |  |  | 签名